## Arkusz1
Własności fizyczne półfabrykatów ERTA® z tworzyw konstrukcyjnych
(+) : mierzone w próbce suchej
(++) : mierzone na próbkach kondycjonowanych w atmosferze standardowej 23° C/50% wilgotności względnej
WŁASNOŚCI | METODY BADAŃ |  |  | JEDNOSTKI | ERTALON | ERTALON | ERTALON | ERTALON | ERTALON | ERTACETAL | ERTACETAL | ERTALYTE | ERTALYTE | ERTA PC | PE | PE | PTFE | PP
| DIN/ | ISO | ASTM |  | 6 SA | 66 SA | 66 SA-C | 6PLA | LFX | C | H |  | TX |  | HD500 | HD1000
| *VDE | *IEC | *UL
Gęstość | 53479 | 1183 | D 792 | g/cm3 | 1.14 | 1.14 | 1.14 | 1.15 | 1.135 | 1.41 | 1.43 | 1.39 | 1.44 | 1.2 | 0.96 | 0.93 | 2,14-2,20 | 1.43
Absorpcja wody (1):
po 24/96 godz. zanurzenia w wodzie 23° C (2) | 53495 | 62 | D 570 | mg | 86/168 | 40/72 | 65/120 | 40/70 | 40/70 | 20/37 | 18/36 | 6/13 | 5/11 | 13/23 | - | - | -
| 53495 | 62 | D 570 | % | 1,28/2,50 | 0,60/1,07 | 0,97/1,79 | 0,59/1,03 | 0,60/1,05 | 0,24/0,45 | 0,21/0,43 | 0,07/0,16 | 0,06/0,13 | 0,18/0,33 | 0.01 | 0.01 | -
po nasyceniu w powietrzu 23° C / 50% wilg. wzgl. | - | - | - | % | 2.6 | 2.4 | 2.5 | 2.2 | 2 | 0.2 | 0.2 | 0.25 | 0.23 | 0.15 | 0.01 | 0.01 | -
po nasyceniu w wodzie 23° C | - | - | - | % | 9 | 8 | 8.5 | 6.5 | 6.3 | 0.85 | 0.85 | 0.5 | 0.47 | 0.35 | 0.01 | 0.01 | -
WŁASNOŚCI CIEPLNE
Temperatura topnienia | - | - | - | °C | 220 | 255 | 240 | 220 | 220 | 165 | 175 | 255 | 255 | - | 135 | 135 | -
Temperatura zeszklenia | - | - | - | °c | - | - | - | - | - | - | - | - | - | 150 | - | - | -
Przewodnictwo cieplne w temperaturze 23° C | 52612 | - | - | W/(K.m) | 0,28 | 0,28 | 0,28 | 0,29 | 0.28 | 0.31 | 0.31 | 0.29 | 0.29 | 0.21 | 0.4 | 0.4 | 0.2 | 0.22
Współczynnik liniowej rozszerzalności cieplnej:
wartość średnia pomiędzy 23 a 60° C | - | - | - | m/(m.K) | 90x10-6 | 80x10-6 | 85x10-6 | 80x10-6 | 80x10-6 | 110x10-6 | 95x10-6 | 60x10-6 | 65x10-6 | 65x10-6 | - | - | -
wartość średnia pomiędzy 23 a 100° C | - | - | - | m/(m.K) | 105x10-6 | 95x10-6 | 100x10-6 | 90x10-6 | 90x10-6 | 125x10-6 | 110x10-6 | 80x10-6 | 85x10-6 | 65x106 | - | - | -
Temperatura ugięcia pod obciążeniem:
metoda A: 1.8 N/mm2 | 53461 | 75 | D 648 | °C | 80 | 100 | 85 | 95 | 85 | 110 | 135 | 80 | 80 | 135 | 44 | 42 | 50-60
Maks. dopuszczalna temperatura pracy w powietrzu:
krótkotrwała (3) | - | - | - | °C | 160 | 180 | 170 | 170 | 165 | 140 | 150 | 160 | 160 | 135 | 120 | 120 | 260 | 100
ciągła: 5 000/20 000 godz. (4) | - | - | - | °c | 85/70 | 95/80 | 90/75 | 105/90 | 105/90 | 115/100 | 105/90 | 115/100 | 115/100 | 125/115 | 80 | 80 | -
Minimalna temperatura pracy (5) | - | - | - | °c | -40 | -30 | -30 | -30 | -20 | -50 | -50 | -20 | -20 | -60 | -100 | -200 | -200 | 0
Palność (6):
zgodnie z ASTM ("Wskaźnik tlenowy") | - | 4589 | D 2863 | % | 25 | 26 | 24 | 25 | - | 15 | 15 | 25 | - | 26 | <20 | <20 | -
zgodnie z UL 94 (grubość 3 mm) | - | - | *94 | - | V-2 | V-2 | V-2 | V-2 | HB | HB | HB | HB | HB | V-2 | HB | HB | -
WŁASNOŚCI MECHANICZNE W TEMP. 23° C (1) (7)
Próba rozciągania (8) :
wytrzymałość na rozciąganie płynięcie/zerwanie (9) + | 53455 | R 527 | D638M | N/mm2 | 78/- | 90/- | 86/- | 85/- | 70/- | 70/- | 80/- | 90/- | 78/- | 65/- | - | - | -
++ | 53455 | R 527 | D638M | N/mm2 | 45/- | 55/- | 50/- | 55/- | 40/- | 70/- | 80/- | 90/- | 78/- | 65/- | - | - | -
wydłużenie przy zerwaniu (9) + | 53455 | R 527 | D638M | % | >50 | 40 | 40 | 25 | 20 | 30 | 30 | 15 | 8 | > 50 | - | - | - | 13
++ | 43455 | R 527 | D638M | % | >100 | >100 | >100 | >50 | >50 | 30 | 30 | 15 | 8 | > 50 | - | - | -
moduł elastyczności (10) + | 53457 | R 527 | D638M | N/mm2 | 3100 | 3300 | 3100 | 3300 | 3000 | 3000 | 3300 | 3400 | 3200 | 2300 | - | - | - | 1350
++ | 53457 | R 527 | D638M | N/mm2 | 1600 | 1800 | 1700 | 1900 | 1700 | 3000 | 3300 | 3400 | 3200 | 230 | - | - | -
Próba ściskania (11):
1% umowna granica plastyczności (10) + | 53454 | 604 | D 695 | N/mm2 | 82 | 92 | 90 | 86 | 80 | 63 | 70 | 105 | 99 | 68 | 90 | 45 | 4,0-4,5
Badanie pełzania (8) :
napręż. powodujące wydłużenie 1 % 1000 godz + | 53444 | 899 | D 2990 | N/mm2 | 18 | 20 | 19 | 22 | 18 | 14 | 16 | 26 | 23 | 17 | - | - | -
(o1/1 000) ++ | 53444 | 899 | D 2990 | N/mm2 | 7 | 8 | 7,5 | 10 | 8 | 14 | 16 | 26 | 23 | 17 | - | - | -
Udarność wg Charpy'ego (12) + | 53453 | 179/3D | - | kJ/m2 | n.p. | n.p. | n.p. | n.p. | >=40 | n.p. | n.p. | >=50 | 30 | n.p. | n.p. | n.p. | -
Udarność wg Charpy'ego z karbem + | 53453 | 179/3C | - | kJ/m2 | 4 | 4 | 4 | 4 | 4 | 8 | 10 | 3.5 | 4 | 20 | - | - | -
++ | 53453 | 179/3C | - | kJ/m2 | 25 | 15 | 20 | 12 | 12 | 8 | 10 | 3.5 | 4 | 20 | - | - | - | 7
Udarność wg Izoda z karbem + | - | 180/2A | D 256 | k J/m2; J/m | 5,5; 55 | 5; 50 | 5,5; 55 | 3; 30 | 3; 30 | 8; 80 | 10; 100 | 2; 20 | 2; 20 | 9; 90 | - | - | -
++ | - | 180/2A | D 256 | kJ/m2;J/m | 15; 150 | 11;110 | 13; 130 | 6; 60 | 6; 6 | 8; 80 | 10; 100 | 2; 20 | 2; 20 | 9; 90 | - | - | 1,6; 160
Próba twardości metodą wciskania kulki H 358/30 lub H 961/30 (13) + | 53456 | 2039-1 | - | N/mm2 | 150 | 170 | 155 | 170 | 145 | 140 | 160 | 170 | 160 | 120 | 45 | 45 | -
Twardość wg Rockwella (13) + | - | 2039-2 | D 785 | - | M 85 | M 89 | M 88 | M 88 | M 82 | M 86 | M 90 | M 96 | M 94 | M 75 | - | - | -
WŁASNOŚCI ELEKTRYCZNE W TEMP. 23° C (7)
Wytrzymałość dielektryczna (14) + | 53481/ | *243 | D 149 | kV/mm | 25 | 27 | 26 | 25 | 22 | 20 | 20 | 22 | 21 | 28 | <=45 | <=45 | 55 | >55
++ | *0303 T2 | *243 | D 149 | kV/mm | 16 | 18 | 17 | 17 | 14 | 20 | 20 | 22 | 21 | 28 | - | - | -
Oporność właściwa skrośna + | 53482/ | *93 | D 257 | Ohm.cm | 10^15 | 10^16 | 10^16 | 10^15 | 10^15 | 10^14 | 10^14 | 10^17 | 10^17 | 10^17 | 10^14 | 10^14 | 10^17
++ | *0303T3 | *93 | D 257 | Ohm.cm | 10^13 | 10^14 | 10^14 | 10^13 | 10^13 | 10^14 | 10^14 | 10^17 | 10^17 | 10^17 | 10^14 | 10^14 | 10^17
Oporność właściwa powierzchniowa + | 534827 | *93 | D 257 | Ohm | 10^15 | 10^16 | 10^16 | 10^15 | 10^15 | 10^15 | 10^15 | 10^16 | 10^17 | 10^18 | 10^13 | 10^13 | 10^15 | 10^13
++ | *0303T3 | *93 | D 257 | Ohm | 10^14 | 10^15 | 10^15 | 10^13 | 10^13 | 10^15 | 10^15 | 10^16 | 10^17 | 10^18 | 10^13 | 10^13 | 10^15 | 10^13
Stała dielektryczna: przy 50 Hz + | 53483/ | *250 | D 150 | - | 3.9 | 3.8 | 3.8 | 3.6 | 3.5 | 3.6 | 3.6 | 3.4 | 3.4 | 3 | - | - | -
++ | *0303 T4 | *250 | D 150 | - | 7.4 | 7.4 | 7.4 | 6.6 | 6.5 | 3.6 | 3.6 | 3.4 | 3.4 | 3 | - | - | -
przy 1 MHz + | 53483/ | *250 | D 150 | - | 3,3 | 3,3 | 3,3 | 3,2 | 3.1 | 3.6 | 3.6 | 3.2 | 3.2 | 3 | - | - | - | 2.3
++ | *0303T4 | *250 | D 150 | - | 3.8 | 3.8 | 3.8 | 3.7 | 3.6 | 3.6 | 3.6 | 3.2 | 3.2 | 3 | - | - | - | 2.3
Współczynnik rozproszenia tan 6: przy 50 Hz + | 53483/ | *250 | D 150 | - | 0.019 | 0.013 | 0.013 | 0.012 | 0.015 | 0.003 | 0.003 | 0.001 | 0.001 | 0.001 | 0.0002 | 0.0004 | -
++ | *0303 T4 | *250 | D 150 | - | 0.13 | 0.13 | 0.13 | 0.14 | 0.15 | 0.003 | 0.003 | 0.001 | 0.001 | 0.001 | 0.0002 | 0.0004 | -
przy 1 MHz + | 53483/ | *250 | D 150 | - | 0,021 | 0,020 | 0,020 | 0.016 | 0.016 | 0.008 | 0.008 | 0.014 | 0.014 | 0.008 | 0.0002 | 0.001 | -
++ | *0303 T4 | *250 | D 150 | - | 0.06 | 0.06 | 0.06 | 0.05 | 0.05 | 0.008 | 0.008 | 0.014 | 0.014 | 0.008 | 0.0002 | 0.001 | -
Odporność na prądy pełzające + | IEC112/ | *112 | - | - | CTI 600 | CTI 600 | CTI 600 | CTI 600 | CTI 600 | CTI 600 | CTI 600 | CTI 600 | CTI 600 | CTI 350 | CTI 600 | CTI 600 | -
++ | *0303T1 | *112 | - | - | CTI 600 | CTI 600 | CTI 600 | CTI 600 | CTI 600 | CTI 600 | CTI 600 | CTI 600 | CTI 600 | CTI 350 | CTI 600 | CTI 600 | -